## F3(P)
Торговая марка | FADENART | FADENART | FADENART | FADENART | FADENART | FADENART
Артикул или модель или коллекция | FADENART 3 PREMIUM | FADENART 3 PREMIUM | FADENART 3 PREMIUM | FADENART 3 PREMIUM | FADENART 3 PREMIUM | FADENART 3 PREMIUM
Назначение | Швейная нить | Швейная нить | Швейная нить | Швейная нить | Швейная нить | Швейная нить
Тип | Высокопрочная непрерывная филаментная нить | Высокопрочная непрерывная филаментная нить | Высокопрочная непрерывная филаментная нить | Высокопрочная непрерывная филаментная нить | Высокопрочная непрерывная филаментная нить | Высокопрочная непрерывная филаментная нить
Состав | Полиэстер | Полиэстер | Полиэстер | Полиэстер | Полиэстер | Полиэстер
Применение
Технические характеристики
Этикеточный номер ниток (Ticket No) | 10 | 15 | 20 | 30 | 40 | 60
Текс (Tex) | 270 | 210 | 135 | 90 | 70 | 45
DEN | 840D/3 | 630D/3 | 420D/3 | 280D/3 | 210D/3 | 150D/3
Количество элементарных нитей (Ply) | 3 | 3 | 3 | 3 | 3 | 3
Прочность на разрыв, грамм (EN ISO 2062) | 14880 ±5% | 12500 ±5% | 8850 ±5% | 6600 ±5% | 4970 ±5% | 3450 ±5%
Относительное удлинение при разрыве, % (EN ISO 2062) | 26.29% ±4% | 25.3% ±4% | 20.7% ±4% | 20.5% ±4% | 20.31% ±4% | 20.22% ±4%
Уровень смазки (Lubrication level), % | 6.5% | 6.5% | 6% | 5% | 5% | 4.5%
Светостойкость (ISO C2S) |  |  | 4-5 (слегка изменено)
Крутка (Twisting)
Первая (EN ISO 2061) | S | S | S | S | S | S
Вторая | Z | Z | Z | Z | Z | Z
Предельно допустимая неравномерность (CV), % | не более 2,5 | не более 2,5 | не более 2,5 | не более 2,5 | не более 2,5 | не более 2,5
Упаковка 1 (100 грамм нетто)
Размер бобины, мм | Не представлено | 113 (маленькая) | 113 (маленькая) | 113 (маленькая) | 113 (маленькая) | 113 (маленькая)
Цвет бобины |  | голубой | голубой | голубой | голубой | голубой
Длина, метров |  | 400 | 600 | 900 | 1200 | 1800
Вес нетто, грамм |  | 100 | 100 | 100 | 100 | 100
Бобин в упаковке |  | 10 | 10 | 10 | 10
Упаковка 2 (250 грамм нетто)
Размер бобины, мм | 127 (стандартная) | 127 (стандартная) | 127 (стандартная) | 127 (стандартная) | 127 (стандартная) | 127 (стандартная)
Цвет бобины | голубой | голубой | голубой | голубой | голубой | голубой
Длина, метров | 750 | 1000 | 1500 | 2250 | 3000 | 4500
Вес нетто, грамм | 250 | 250 | 250 | 250 | 250 | 250
Бобин в упаковке | 10 | 10 | 6 или 10 | 10 | 6 или 10
Упаковка 3 (500 грамм нетто)
Размер бобины, мм | Не представлено | Не представлено | 139 (большая) | Не представлено | 139 (большая) | Не представлено
Цвет бобины |  |  | голубой |  | голубой
Длина, метров |  |  | 3000 |  | 6000
Вес нитки нетто, грамм |  |  | 500 |  | 500
Бобин в упаковке |  |  | 25 |  | 25